## 説明
エポキシ樹脂塗装を用いる鉄筋コンクリートの設計施工指針改訂小委員会
この「エポ筋耐久性照査表計算シート」は，エポキシ樹脂塗装鉄筋を用いる鉄筋コンクリートの設計施工指針［改訂版］（土木学会コンクリートライブラリー112）における「塩化物イオンの侵入に伴う鋼材腐食に関する照査」の理解を助けることを目的として，資料編6章の照査例の作成に使用した表計算シートを収録し公開するものです．したがって，本表計算シートを試計算の目的以外に使用したことによるいかなる結果についても当小委員会が責任を負うものではありませんので，使用にあたっては十分ご留意ください． 本ファイルには，資料編6章112ページの「海上部に建設される橋脚の照査」で使用した表計算シートを収録しています．ここでは，高炉セメントB種の使用を想定しています． ファイルの構成： ・ワークシート「説明」： 本表計算シートの簡単な説明をしています． ・ワークシート「橋脚Depd2.0」： エポキシ樹脂塗装内での塩化物イオンの見かけの拡散係数の設計用値Depdを2.010-6cm2／年とした場合の素地鋼材表面における塩化物イオン濃度の経時変化を，無塗装鉄筋を使用した場合の結果と合わせて，一覧表とグラフで示しています． ・ワークシート「橋脚Depd1.5」： 同様に，Depdを1.510-6cm2／年とした場合の計算結果を，無塗装鉄筋を使用した場合の結果と合わせて示しています． 以下に示したものは，一覧表に埋め込まれた塩化物イオン濃度の計算式の一例です． =1.3*13*(ERFC(0.1/2/SQRT($A5)*((50/SQRT(0.503)+0.22/SQRT(2*10^-6))))) 上記の式は，指針［改訂版］10ページの式（4.1.2）を表しています．ここで，“50”はかぶり50mmを，“0.503”は高炉セメントB種を用いて水セメント比45％とした場合のコンクリートの拡散係数の予測値0.419に安全係数1.2を掛けたものを，“2*10^-6”はDepdに設定した値をそれぞれ表しています． したがって，一覧表の各セルに埋め込まれた式中のこれらの値を一括して変更することにより，種々の条件での素地鋼材表面における塩化物イオン濃度の経時変化を求めることができます． なお，薄茶色の背景で示した水セメント比とかぶりは，設計耐用期間100年経過時点において，大よそ素地鋼材表面における塩化物イオン濃度が鋼材腐食発生限界塩化物イオン濃度1.2kg/m3となる組み合わせを示しています．

## 橋脚Depd2.0
海上部に建設される橋脚の照査（塩化物イオンの経時変化）
橋脚Depd=2.0 | エポキシ樹脂塗装鉄筋使用 | [7 empty] | 無塗装鉄筋使用
高炉B種使用 | 水結合材比45%の場合 |  |  |  | W/B45% | W/B40% | W/B35% | W/B30% | 水結合材比45%の場合 |  |  |  | W/B45% | W/B40% | W/B35% | W/B30%
年数 | かぶり50mm | かぶり60mm | かぶり70mm | かぶり80mm | かぶり71mm | かぶり60mm | かぶり50mm | かぶり42mm | かぶり160mm | かぶり170mm | かぶり180mm | かぶり190mm | かぶり182mm | かぶり154mm | かぶり129mm | かぶり105mm
2 | 2.139454e-28 | 5.441616e-32 | 8.447747e-36 | 8.001878e-40 | 3.420137e-36 | 4.382651e-36 | 4.736611e-36 | 1.101714e-36 | 2.786761e-28 | 7.204215e-32 | 1.136756e-35 | 1.094436e-39 | 1.860119e-36 | 2.849175e-36 | 1.478061e-36 | 6.541243e-36
4 | 2.23407e-14 | 3.461045e-16 | 4.19545e-18 | 3.978056e-20 | 2.662383e-18 | 3.016018e-18 | 3.136163e-18 | 1.506079e-18 | 2.552246e-14 | 3.986032e-16 | 4.871078e-18 | 4.656232e-20 | 1.95995e-18 | 2.428709e-18 | 1.745943e-18 | 3.689003e-18
6 | 1.142526e-09 | 6.9676e-11 | 3.611506e-12 | 1.590561e-13 | 2.662318e-12 | 2.894513e-12 | 2.971325e-12 | 1.817084e-12 | 1.249378e-09 | 7.660116e-11 | 3.991805e-12 | 1.76752e-13 | 2.16806e-12 | 2.503292e-12 | 2.006342e-12 | 3.313044e-12
8 | 2.686839e-07 | 3.252052e-08 | 3.486621e-09 | 3.310246e-10 | 2.770306e-09 | 2.95064e-09 | 3.009504e-09 | 2.076949e-09 | 2.874521e-07 | 3.493127e-08 | 3.760098e-09 | 3.584231e-10 | 2.372822e-09 | 2.644569e-09 | 2.238082e-09 | 3.267015e-09
10 | 7.276574e-06 | 1.329134e-06 | 2.20442e-07 | 3.318847e-08 | 1.832133e-07 | 1.927467e-07 | 1.958336e-07 | 1.453233e-07 | 7.683242e-06 | 1.407879e-06 | 2.34247e-07 | 3.537966e-08 | 1.617543e-07 | 1.764945e-07 | 1.543245e-07 | 2.09203e-07
12 | 6.659598e-05 | 1.60075e-05 | 3.55173e-06 | 7.272567e-07 | 3.041834e-06 | 3.173885e-06 | 3.216415e-06 | 2.5052e-06 | 6.970412e-05 | 1.679876e-05 | 3.737152e-06 | 7.672539e-07 | 2.740394e-06 | 2.948101e-06 | 2.634548e-06 | 3.399382e-06
14 | 0.0003271223 | 9.567934e-05 | 2.613798e-05 | 6.667564e-06 | 2.287085e-05 | 2.372375e-05 | 2.39974e-05 | 1.934902e-05 | 0.0003402506 | 9.974292e-05 | 2.730956e-05 | 6.982197e-06 | 2.090421e-05 | 2.226233e-05 | 2.02067e-05 | 2.516904e-05
16 | 0.001087502 | 0.0003685669 | 0.0001176984 | 3.540737e-05 | 0.0001046577 | 0.0001080825 | 0.0001091782 | 9.034538e-05 | 0.001125837 | 0.0003823061 | 0.0001223259 | 3.687205e-05 | 9.67011e-05 | 0.0001022049 | 9.385783e-05 | 0.0001138525
18 | 0.002784236 | 0.001058274 | 0.0003816156 | 0.0001305254 | 0.0003436115 | 0.0003536386 | 0.0003568393 | 0.0003013134 | 0.002871844 | 0.001093465 | 0.0003949914 | 0.0001353364 | 0.0003201786 | 0.0003364087 | 0.000311756 | 0.0003704565
20 | 0.005933127 | 0.002472058 | 0.0009825152 | 0.000372422 | 0.0008935865 | 0.0009171368 | 0.0009246405 | 0.0007934953 | 0.006101894 | 0.002546322 | 0.00101361 | 0.00038481 | 0.0008382916 | 0.0008766294 | 0.0008183237 | 0.0009564946
22 | 0.01105839 | 0.004967417 | 0.002138016 | 0.0008815482 | 0.001960536 | 0.002007679 | 0.002022678 | 0.001758938 | 0.01134565 | 0.005103618 | 0.00219974 | 0.0009082852 | 0.00184942 | 0.001926525 | 0.001809141 | 0.002086234
24 | 0.01863454 | 0.00891263 | 0.004099629 | 0.001813226 | 0.003785149 | 0.003868893 | 0.003895504 | 0.003425194 | 0.01908033 | 0.009137553 | 0.004208511 | 0.001863795 | 0.003587131 | 0.003724635 | 0.003515121 | 0.004008095
26 | 0.02905032 | 0.01465274 | 0.007130147 | 0.003346648 | 0.006621493 | 0.006757232 | 0.006800321 | 0.006035508 | 0.02969481 | 0.01499549 | 0.007305591 | 0.003433083 | 0.006299656 | 0.006523272 | 0.006182303 | 0.006982397
28 | 0.04259303 | 0.02248599 | 0.01148314 | 0.005671632 | 0.01071715 | 0.01092193 | 0.01098688 | 0.009829792 | 0.04347458 | 0.02297645 | 0.01174649 | 0.005808104 | 0.01023047 | 0.01056879 | 0.0100526 | 0.01126103
30 | 0.05944817 | 0.03265098 | 0.01738744 | 0.008976006 | 0.01629779 | 0.01658956 | 0.01668203 | 0.01502941 | 0.06060189 | 0.03331844 | 0.017761 | 0.009178266 | 0.01560298 | 0.01608619 | 0.01534854 | 0.01707195
32 | 0.07970811 | 0.04532248 | 0.0250372 | 0.01343532 | 0.02355703 | 0.02395392 | 0.02407961 | 0.02182682 | 0.08116507 | 0.04619471 | 0.0255434 | 0.0137201 | 0.02261024 | 0.02326895 | 0.02226292 | 0.02460922
34 | 0.1033856 | 0.06061351 | 0.03458709 | 0.01920549 | 0.03265116 | 0.03317088 | 0.03333538 | 0.03037979 | 0.1051724 | 0.06171595 | 0.0352477 | 0.01958994 | 0.03140941 | 0.03227363 | 0.03095318 | 0.03402798
36 | 0.1304287 | 0.07858091 | 0.04615123 | 0.02641835 | 0.04369764 | 0.04435705 | 0.04456565 | 0.0408094 | 0.1325673 | 0.07993632 | 0.04698687 | 0.02691951 | 0.04211996 | 0.04321831 | 0.04153952 | 0.04544335
38 | 0.160735 | 0.09923299 | 0.05980502 | 0.03517963 | 0.05677639 | 0.05759112 | 0.05784874 | 0.05320068 | 0.1632431 | 0.1008612 | 0.06083472 | 0.03581401 | 0.05482464 | 0.05618377 | 0.0541057 | 0.05893205
40 | 0.1941651 | 0.1225377 | 0.07558851 | 0.04556876 | 0.07193276 | 0.07291705 | 0.07322815 | 0.06760517 | 0.1970562 | 0.1244555 | 0.07682948 | 0.04635205 | 0.06957221 | 0.07121641 | 0.06870172 | 0.07453567
42 | 0.230553 | 0.1484306 | 0.09351072 | 0.05764009 | 0.08918155 | 0.09034807 | 0.09071662 | 0.08404443 | 0.2338369 | 0.150652 | 0.09497821 | 0.05858687 | 0.08638114 | 0.08833214 | 0.08534741 | 0.09226488
44 | 0.2697162 | 0.1768222 | 0.1135543 | 0.07142488 | 0.1085113 | 0.1098711 | 0.1103006 | 0.1025141 | 0.2733993 | 0.1793583 | 0.1152616 | 0.07254852 | 0.1052438 | 0.1075207 | 0.1040366 | 0.112104
46 | 0.3114622 | 0.2076042 | 0.1356801 | 0.08693379 | 0.1298888 | 0.1314514 | 0.1319448 | 0.1229878 | 0.315548 | 0.2104636 | 0.1376384 | 0.08824631 | 0.1261308 | 0.1287499 | 0.1247412 | 0.1340157
48 | 0.355595 | 0.2406555 | 0.1598314 | 0.1041596 | 0.1532628 | 0.1550362 | 0.155596 | 0.1454214 | 0.3600844 | 0.2438445 | 0.1620501 | 0.1056717 | 0.1489947 | 0.1519699 | 0.1474153 | 0.1579447
50 | 0.4019189 | 0.2758462 | 0.1859378 | 0.1230799 | 0.1785686 | 0.1805592 | 0.1811874 | 0.1697565 | 0.4068107 | 0.2793688 | 0.1884245 | 0.1248008 | 0.1737742 | 0.1771167 | 0.1719988 | 0.1838222
52 | 0.4502422 | 0.3130414 | 0.2139186 | 0.1436596 | 0.2057303 | 0.2079433 | 0.2086415 | 0.1959234 | 0.4555333 | 0.3169 | 0.2166792 | 0.1455973 | 0.2003968 | 0.2041157 | 0.1984205 | 0.2115691
54 | 0.5003791 | 0.3521047 | 0.2436859 | 0.1658536 | 0.2346646 | 0.2371039 | 0.2378733 | 0.2238445 | 0.5060649 | 0.3562998 | 0.2467248 | 0.1680147 | 0.2287822 | 0.2328844 | 0.2266012 | 0.2410986
56 | 0.552152 | 0.3928998 | 0.2751468 | 0.1896084 | 0.2652828 | 0.2679511 | 0.2687925 | 0.2534362 | 0.5582265 | 0.3974308 | 0.2784669 | 0.1919984 | 0.2588445 | 0.2633348 | 0.2564561 | 0.2723189
58 | 0.6053918 | 0.4352929 | 0.3082053 | 0.2148645 | 0.2974928 | 0.3003918 | 0.3013058 | 0.284611 | 0.6118482 | 0.4401576 | 0.3118084 | 0.2174878 | 0.2904941 | 0.2953758 | 0.2878965 | 0.3051354
60 | 0.6599391 | 0.4791536 | 0.3427646 | 0.2415578 | 0.3312009 | 0.3343315 | 0.3353183 | 0.3172796 | 0.6667696 | 0.4843489 | 0.3466513 | 0.2444177 | 0.3236397 | 0.3289144 | 0.3208319 | 0.339452
62 | 0.7156442 | 0.5243561 | 0.3787277 | 0.2696212 | 0.3663134 | 0.3696754 | 0.370735 | 0.3513517 | 0.7228403 | 0.5298781 | 0.3828976 | 0.2727201 | 0.3581894 | 0.3638572 | 0.3551713 | 0.3751726
64 | 0.7723672 | 0.57078 | 0.4159989 | 0.2989855 | 0.4027371 | 0.4063299 | 0.407462 | 0.3867377 | 0.7799201 | 0.5766239 | 0.4204509 | 0.3023247 | 0.3940519 | 0.4001118 | 0.3908239 | 0.4122024
66 | 0.8299778 | 0.6183102 | 0.4544846 | 0.3295805 | 0.4403807 | 0.4442028 | 0.4454069 | 0.4233491 | 0.8378783 | 0.6244708 | 0.4592166 | 0.3331609 | 0.4311374 | 0.4375872 | 0.4277006 | 0.4504482
68 | 0.8883553 | 0.666838 | 0.4940937 | 0.3613361 | 0.4791551 | 0.4832045 | 0.4844802 | 0.4610992 | 0.8965938 | 0.6733093 | 0.499103 | 0.3651576 | 0.4693582 | 0.4761949 | 0.4657142 | 0.4898196
70 | 0.9473879 | 0.7162605 | 0.5347382 | 0.3941826 | 0.5189741 | 0.5232485 | 0.5245948 | 0.4999042 | 0.9559546 | 0.7230362 | 0.5400218 | 0.3982445 | 0.5086292 | 0.5158489 | 0.50478 | 0.5302292
72 | 1.006972 | 0.7664807 | 0.5763338 | 0.4280513 | 0.5597546 | 0.5642512 | 0.5656673 | 0.5396828 | 1.015857 | 0.7735543 | 0.5818879 | 0.4323525 | 0.5488685 | 0.5564665 | 0.5448165 | 0.5715928
74 | 1.067013 | 0.8174079 | 0.6187995 | 0.4628752 | 0.6014172 | 0.6061328 | 0.6076177 | 0.580357 | 1.076207 | 0.8247725 | 0.62462 | 0.467414 | 0.5899972 | 0.5979683 | 0.5857452 | 0.61383
76 | 1.127424 | 0.8689569 | 0.6620582 | 0.4985889 | 0.6438856 | 0.6488168 | 0.6503694 | 0.6218522 | 1.136917 | 0.8766056 | 0.6681408 | 0.5033632 | 0.6319401 | 0.6402786 | 0.6274911 | 0.656864
78 | 1.188123 | 0.9210483 | 0.7060367 | 0.5351292 | 0.6870876 | 0.6922306 | 0.6938497 | 0.664097 | 1.197906 | 0.9289739 | 0.7123767 | 0.5401365 | 0.6746253 | 0.6833251 | 0.6699826 | 0.7006218
80 | 1.249039 | 0.973608 | 0.7506656 | 0.5724352 | 0.7309545 | 0.7363054 | 0.7379898 | 0.7070237 | 1.259101 | 0.9818034 | 0.7572581 | 0.5776727 | 0.7179846 | 0.7270392 | 0.7131516 | 0.7450341
82 | 1.310103 | 1.026567 | 0.7958793 | 0.6104482 | 0.775421 | 0.7809759 | 0.7827243 | 0.7505679 | 1.320435 | 1.035025 | 0.8027191 | 0.6159128 | 0.7619534 | 0.771356 | 0.7569336 | 0.7900354
84 | 1.371253 | 1.079862 | 0.8416158 | 0.6491121 | 0.8204259 | 0.8261805 | 0.8279916 | 0.7946687 | 1.381847 | 1.088575 | 0.8486978 | 0.6548006 | 0.8064705 | 0.8162141 | 0.8012676 | 0.8355641
86 | 1.432435 | 1.133432 | 0.8878169 | 0.6883732 | 0.865911 | 0.8718611 | 0.8737336 | 0.8392687 | 1.443281 | 1.142393 | 0.8951358 | 0.694282 | 0.8514781 | 0.8615557 | 0.8460959 | 0.8815618
88 | 1.493597 | 1.187224 | 0.9344277 | 0.7281804 | 0.9118218 | 0.9179632 | 0.9198957 | 0.8843135 | 1.504686 | 1.196426 | 0.9419781 | 0.7343058 | 0.8969218 | 0.9073261 | 0.8913642 | 0.9279738
90 | 1.554692 | 1.241185 | 0.9813969 | 0.7684849 | 0.9581071 | 0.9644353 | 0.9664264 | 0.9297521 | 1.566016 | 1.250621 | 0.9891733 | 0.7748231 | 0.9427505 | 0.953474 | 0.9370213 | 0.9747488
92 | 1.615678 | 1.29527 | 1.028676 | 0.8092405 | 1.004719 | 1.011229 | 1.013278 | 0.9755364 | 1.627229 | 1.304933 | 1.036673 | 0.8157875 | 0.988916 | 0.9999515 | 0.9830193 | 1.021838
94 | 1.676517 | 1.349434 | 1.07622 | 0.8504033 | 1.051611 | 1.0583 | 1.060404 | 1.021621 | 1.688287 | 1.359317 | 1.084433 | 0.8571552 | 1.035373 | 1.046713 | 1.029313 | 1.069198
96 | 1.737174 | 1.403637 | 1.123987 | 0.8919318 | 1.098743 | 1.105605 | 1.107764 | 1.067965 | 1.749155 | 1.413734 | 1.132409 | 0.8988845 | 1.08208 | 1.093717 | 1.07586 | 1.116784
98 | 1.797619 | 1.457843 | 1.171937 | 0.9337866 | 1.146074 | 1.153105 | 1.155317 | 1.114527 | 1.809802 | 1.468147 | 1.180564 | 0.940936 | 1.128996 | 1.140923 | 1.122621 | 1.164559
100 | 1.857821 | 1.512018 | 1.220034 | 0.9759307 | 1.193567 | 1.200764 | 1.203027 | 1.161271 | 1.8702 | 1.522522 | 1.22886 | 0.9832727 | 1.176086 | 1.188295 | 1.169558 | 1.212484

## 橋脚Depd1.5
海上部に建設される橋脚の照査（塩化物イオンの経時変化）
橋脚Depd=1.5 | エポキシ樹脂塗装鉄筋使用 | [7 empty] | 無塗装鉄筋使用
高炉B種使用 | 水結合材比45%の場合 |  |  |  | W/B45% | W/B40% | W/B35% | W/B30% | 水結合材比45%の場合 |  |  |  | W/B45% | W/B40% | W/B35% | W/B30%
年数 | かぶり30mm | かぶり40mm | かぶり50mm | かぶり60mm | かぶり54mm | かぶり46mm | かぶり38mm | かぶり32mm | かぶり160mm | かぶり170mm | かぶり180mm | かぶり190mm | かぶり182mm | かぶり154mm | かぶり129mm | かぶり105mm
2 | 2.205956e-27 | 6.484168e-31 | 1.163453e-34 | 1.273863e-38 | 3.215502e-36 | 2.625157e-36 | 4.270983e-36 | 1.244099e-36 | 2.786761e-28 | 7.204215e-32 | 1.136756e-35 | 1.094436e-39 | 1.860119e-36 | 2.849175e-36 | 1.478061e-36 | 6.541243e-36
4 | 7.237283e-14 | 1.204739e-15 | 1.569339e-17 | 1.599191e-19 | 2.581038e-18 | 2.330717e-18 | 2.97712e-18 | 1.601009e-18 | 2.552246e-14 | 3.986032e-16 | 4.871078e-18 | 4.656232e-20 | 1.95995e-18 | 2.428709e-18 | 1.745943e-18 | 3.689003e-18
6 | 2.515771e-09 | 1.609028e-10 | 8.747549e-12 | 4.041127e-13 | 2.607502e-12 | 2.435115e-12 | 2.86943e-12 | 1.893094e-12 | 1.249378e-09 | 7.660116e-11 | 3.991805e-12 | 1.76752e-13 | 2.16806e-12 | 2.503292e-12 | 2.006342e-12 | 3.313044e-12
8 | 4.877114e-07 | 6.116384e-08 | 6.795131e-09 | 6.685647e-10 | 2.727178e-09 | 2.590067e-09 | 2.931335e-09 | 2.142137e-09 | 2.874521e-07 | 3.493127e-08 | 3.760098e-09 | 3.584231e-10 | 2.372822e-09 | 2.644569e-09 | 2.238082e-09 | 3.267015e-09
10 | 1.176206e-05 | 2.209991e-06 | 3.770671e-07 | 5.840452e-08 | 1.809156e-07 | 1.735629e-07 | 1.917317e-07 | 1.489807e-07 | 7.683242e-06 | 1.407879e-06 | 2.34247e-07 | 3.537966e-08 | 1.617543e-07 | 1.764945e-07 | 1.543245e-07 | 2.09203e-07
12 | 9.963261e-05 | 2.451573e-05 | 5.568839e-06 | 1.167472e-06 | 3.009843e-06 | 2.907022e-06 | 3.159877e-06 | 2.557909e-06 | 6.970412e-05 | 1.679876e-05 | 3.737152e-06 | 7.672539e-07 | 2.740394e-06 | 2.948101e-06 | 2.634548e-06 | 3.399382e-06
14 | 0.0004630634 | 0.0001381723 | 3.851065e-05 | 1.002331e-05 | 2.266346e-05 | 2.199481e-05 | 2.363351e-05 | 1.969925e-05 | 0.0003402506 | 9.974292e-05 | 2.730956e-05 | 6.982197e-06 | 2.090421e-05 | 2.226233e-05 | 2.02067e-05 | 2.516904e-05
16 | 0.001476814 | 0.0005092901 | 0.0001655024 | 5.066871e-05 | 0.0001038227 | 0.0001011241 | 0.0001077209 | 9.178187e-05 | 0.001125837 | 0.0003823061 | 0.0001223259 | 3.687205e-05 | 9.67011e-05 | 0.0001022049 | 9.385783e-05 | 0.0001138525
18 | 0.003660671 | 0.001412983 | 0.0005174626 | 0.0001797581 | 0.0003411613 | 0.0003332289 | 0.0003525814 | 0.0003055893 | 0.002871844 | 0.001093465 | 0.0003949914 | 0.0001353364 | 0.0003201786 | 0.0003364087 | 0.000311756 | 0.0003704565
20 | 0.007601399 | 0.003211135 | 0.00129407 | 0.0004973911 | 0.0008878221 | 0.0008691323 | 0.0009146568 | 0.0008036713 | 0.006101894 | 0.002546322 | 0.00101361 | 0.00038481 | 0.0008382916 | 0.0008766294 | 0.0008183237 | 0.0009564946
22 | 0.01387046 | 0.006308893 | 0.002749693 | 0.001148139 | 0.00194898 | 0.00191147 | 0.002002719 | 0.00177953 | 0.01134565 | 0.005103618 | 0.00219974 | 0.0009082852 | 0.00184942 | 0.001926525 | 0.001809141 | 0.002086234
24 | 0.02296326 | 0.01110894 | 0.005168799 | 0.002312589 | 0.003764598 | 0.003697821 | 0.00386009 | 0.003462104 | 0.01908033 | 0.009137553 | 0.004208511 | 0.001863795 | 0.003587131 | 0.003724635 | 0.003515121 | 0.004008095
26 | 0.03526596 | 0.01797537 | 0.008839678 | 0.004193238 | 0.00658815 | 0.006479714 | 0.006742974 | 0.006095793 | 0.02969481 | 0.01499549 | 0.007305591 | 0.003433083 | 0.006299656 | 0.006523272 | 0.006182303 | 0.006982397
28 | 0.05104539 | 0.02721094 | 0.01403233 | 0.006999007 | 0.0106668 | 0.01050295 | 0.01090044 | 0.009921338 | 0.04347458 | 0.02297645 | 0.01174649 | 0.005808104 | 0.01023047 | 0.01056879 | 0.0100526 | 0.01126103
30 | 0.07045445 | 0.03904677 | 0.02098296 | 0.01093144 | 0.016226 | 0.01599223 | 0.01655895 | 0.01516058 | 0.06060189 | 0.03331844 | 0.017761 | 0.009178266 | 0.01560298 | 0.01608619 | 0.01534854 | 0.01707195
32 | 0.09354598 | 0.05364115 | 0.02988507 | 0.01617412 | 0.02345932 | 0.02314096 | 0.0239123 | 0.02200614 | 0.08116507 | 0.04619471 | 0.0255434 | 0.0137201 | 0.02261024 | 0.02326895 | 0.02226292 | 0.02460922
34 | 0.1202902 | 0.07108448 | 0.04088614 | 0.02288567 | 0.03252314 | 0.03210581 | 0.0331164 | 0.03061564 | 0.1051724 | 0.06171595 | 0.0352477 | 0.01958994 | 0.03140941 | 0.03227363 | 0.03095318 | 0.03402798
36 | 0.1505924 | 0.09140742 | 0.05408823 | 0.03119601 | 0.04353513 | 0.04300514 | 0.04428795 | 0.04110979 | 0.1325673 | 0.07993632 | 0.04698687 | 0.02691951 | 0.04211996 | 0.04321831 | 0.04153952 | 0.04544335
38 | 0.1843097 | 0.1145905 | 0.06955128 | 0.04120517 | 0.0565755 | 0.05592012 | 0.05750577 | 0.05357312 | 0.1632431 | 0.1008612 | 0.06083472 | 0.03581401 | 0.05482464 | 0.05618377 | 0.0541057 | 0.05893205
40 | 0.2212646 | 0.1405738 | 0.08729782 | 0.05298408 | 0.07168997 | 0.0708976 | 0.07281397 | 0.06805653 | 0.1970562 | 0.1244555 | 0.07682948 | 0.04635205 | 0.06957221 | 0.07121641 | 0.06870172 | 0.07453567
42 | 0.2612573 | 0.1692658 | 0.1073184 | 0.06657652 | 0.08889371 | 0.087954 | 0.09022594 | 0.08458088 | 0.2338369 | 0.150652 | 0.09497821 | 0.05858687 | 0.08638114 | 0.08833214 | 0.08534741 | 0.09226488
44 | 0.3040748 | 0.2005516 | 0.1295768 | 0.08200187 | 0.1081757 | 0.1070795 | 0.1097288 | 0.103141 | 0.2733993 | 0.1793583 | 0.1152616 | 0.07254852 | 0.1052438 | 0.1075207 | 0.1040366 | 0.112104
46 | 0.3494985 | 0.2342997 | 0.1540157 | 0.09925823 | 0.1295029 | 0.1282426 | 0.1312879 | 0.1237099 | 0.315548 | 0.2104636 | 0.1376384 | 0.08824631 | 0.1261308 | 0.1287499 | 0.1247412 | 0.1340157
48 | 0.3973095 | 0.2703676 | 0.1805607 | 0.1183256 | 0.1528248 | 0.1513938 | 0.1548507 | 0.1462427 | 0.3600844 | 0.2438445 | 0.1620501 | 0.1056717 | 0.1489947 | 0.1519699 | 0.1474153 | 0.1579447
50 | 0.447293 | 0.3086063 | 0.2091252 | 0.1391688 | 0.1780768 | 0.1764697 | 0.180351 | 0.1706803 | 0.4068107 | 0.2793688 | 0.1884245 | 0.1248008 | 0.1737742 | 0.1771167 | 0.1719988 | 0.1838222
52 | 0.4992409 | 0.3488646 | 0.2396132 | 0.1617405 | 0.2051834 | 0.203396 | 0.2077119 | 0.1969523 | 0.4555333 | 0.3169 | 0.2166792 | 0.1455973 | 0.2003968 | 0.2041157 | 0.1984205 | 0.2115691
54 | 0.5529543 | 0.390991 | 0.271923 | 0.1859838 | 0.2340617 | 0.2320907 | 0.2368488 | 0.2249805 | 0.5060649 | 0.3562998 | 0.2467248 | 0.1680147 | 0.2287822 | 0.2328844 | 0.2266012 | 0.2410986
56 | 0.6082444 | 0.4348369 | 0.3059491 | 0.2118344 | 0.2646231 | 0.2624663 | 0.2676721 | 0.2546808 | 0.5582265 | 0.3974308 | 0.2784669 | 0.1919984 | 0.2588445 | 0.2633348 | 0.2564561 | 0.2723189
58 | 0.6649335 | 0.4802574 | 0.3415845 | 0.2392224 | 0.2967759 | 0.2944318 | 0.3000887 | 0.2859652 | 0.6118482 | 0.4401576 | 0.3118084 | 0.2174878 | 0.2904941 | 0.2953758 | 0.2878965 | 0.3051354
60 | 0.7228551 | 0.527113 | 0.3787224 | 0.2680744 | 0.3304267 | 0.3278945 | 0.3340043 | 0.3187439 | 0.6667696 | 0.4843489 | 0.3466513 | 0.2444177 | 0.3236397 | 0.3289144 | 0.3208319 | 0.339452
62 | 0.7818541 | 0.5752702 | 0.417257 | 0.2983146 | 0.3654818 | 0.3627616 | 0.369324 | 0.3529263 | 0.7228403 | 0.5298781 | 0.3828976 | 0.2727201 | 0.3581894 | 0.3638572 | 0.3551713 | 0.3751726
64 | 0.8417866 | 0.6246021 | 0.4570852 | 0.3298662 | 0.4018483 | 0.3989406 | 0.4059544 | 0.3884224 | 0.7799201 | 0.5766239 | 0.4204509 | 0.3023247 | 0.3940519 | 0.4001118 | 0.3908239 | 0.4122024
66 | 0.9025195 | 0.6749885 | 0.4981065 | 0.362652 | 0.439435 | 0.4363408 | 0.4438033 | 0.4251433 | 0.8378783 | 0.6244708 | 0.4592166 | 0.3331609 | 0.4311374 | 0.4375872 | 0.4277006 | 0.4504482
68 | 0.9639301 | 0.7263162 | 0.5402244 | 0.3965955 | 0.478153 | 0.4748739 | 0.4827814 | 0.4630022 | 0.8965938 | 0.6733093 | 0.499103 | 0.3651576 | 0.4693582 | 0.4761949 | 0.4657142 | 0.4898196
70 | 1.025905 | 0.778479 | 0.583346 | 0.4316216 | 0.5179162 | 0.5144541 | 0.5228019 | 0.5019149 | 0.9559546 | 0.7230362 | 0.5400218 | 0.3982445 | 0.5086292 | 0.5158489 | 0.50478 | 0.5302292
72 | 1.088342 | 0.8313774 | 0.6273827 | 0.4676567 | 0.5586417 | 0.5549988 | 0.5637815 | 0.5418 | 1.015857 | 0.7735543 | 0.5818879 | 0.4323525 | 0.5488685 | 0.5564665 | 0.5448165 | 0.5715928
74 | 1.151145 | 0.8849187 | 0.6722502 | 0.5046295 | 0.6002499 | 0.5964288 | 0.6056402 | 0.5825793 | 1.076207 | 0.8247725 | 0.62462 | 0.467414 | 0.5899972 | 0.5979683 | 0.5857452 | 0.61383
76 | 1.214227 | 0.9390164 | 0.7178688 | 0.5424708 | 0.6426649 | 0.6386683 | 0.6483017 | 0.624178 | 1.136917 | 0.8766056 | 0.6681408 | 0.5033632 | 0.6319401 | 0.6402786 | 0.6274911 | 0.656864
78 | 1.27751 | 0.9935902 | 0.7641627 | 0.5811143 | 0.6858143 | 0.6816452 | 0.6916934 | 0.6665247 | 1.197906 | 0.9289739 | 0.7123767 | 0.5401365 | 0.6746253 | 0.6833251 | 0.6699826 | 0.7006218
80 | 1.340921 | 1.048566 | 0.8110608 | 0.6204962 | 0.7296295 | 0.725291 | 0.7357465 | 0.7095515 | 1.259101 | 0.9818034 | 0.7572581 | 0.5776727 | 0.7179846 | 0.7270392 | 0.7131516 | 0.7450341
82 | 1.404395 | 1.103874 | 0.8584961 | 0.6605555 | 0.7740454 | 0.7695408 | 0.7803958 | 0.7531939 | 1.320435 | 1.035025 | 0.8027191 | 0.6159128 | 0.7619534 | 0.771356 | 0.7569336 | 0.7900354
84 | 1.467872 | 1.159451 | 0.9064055 | 0.701234 | 0.8190006 | 0.8143333 | 0.8255795 | 0.7973911 | 1.381847 | 1.088575 | 0.8486978 | 0.6548006 | 0.8064705 | 0.8162141 | 0.8012676 | 0.8355641
86 | 1.531297 | 1.215237 | 0.9547302 | 0.7424765 | 0.8644372 | 0.8596105 | 0.8712398 | 0.8420854 | 1.443281 | 1.142393 | 0.8951358 | 0.694282 | 0.8514781 | 0.8615557 | 0.8460959 | 0.8815618
88 | 1.594623 | 1.27118 | 1.003415 | 0.7842304 | 0.9103006 | 0.9053181 | 0.9173219 | 0.8872225 | 1.504686 | 1.196426 | 0.9419781 | 0.7343058 | 0.8969218 | 0.9073261 | 0.8913642 | 0.9279738
90 | 1.657803 | 1.327228 | 1.052407 | 0.8264459 | 0.9565395 | 0.9514046 | 0.9637745 | 0.9327514 | 1.566016 | 1.250621 | 0.9891733 | 0.7748231 | 0.9427505 | 0.953474 | 0.9370213 | 0.9747488
92 | 1.720799 | 1.383335 | 1.10166 | 0.8690759 | 1.003106 | 0.997822 | 1.01055 | 0.978624 | 1.627229 | 1.304933 | 1.036673 | 0.8157875 | 0.988916 | 0.9999515 | 0.9830193 | 1.021838
94 | 1.783575 | 1.43946 | 1.151128 | 0.9120758 | 1.049954 | 1.044525 | 1.057602 | 1.024795 | 1.688287 | 1.359317 | 1.084433 | 0.8571552 | 1.035373 | 1.046713 | 1.029313 | 1.069198
96 | 1.846097 | 1.495563 | 1.200769 | 0.9554037 | 1.097042 | 1.091472 | 1.104889 | 1.071223 | 1.749155 | 1.413734 | 1.132409 | 0.8988845 | 1.08208 | 1.093717 | 1.07586 | 1.116784
98 | 1.908337 | 1.551608 | 1.250544 | 0.99902 | 1.144331 | 1.138622 | 1.152371 | 1.117867 | 1.809802 | 1.468147 | 1.180564 | 0.940936 | 1.128996 | 1.140923 | 1.122621 | 1.164559
100 | 1.970269 | 1.607564 | 1.300417 | 1.042887 | 1.191783 | 1.18594 | 1.200012 | 1.164691 | 1.8702 | 1.522522 | 1.22886 | 0.9832727 | 1.176086 | 1.188295 | 1.169558 | 1.212484